## Sheet1
调研报价表
报价单位
联系人 |  | 联系方式
报价日期
序号 | 产品名称 | 材质 | 单位 | 单价（元）
1 | 遮光卷帘 | 1、成分：聚酯纤维100%（涂层除外），检测标准FZ/T01057-2007 2、单位面积质量：≥350克/平方米,检测标准GB/T4669-2008。 3、厚度：≥0.3mm，检测标准GB/T3820-1997。 4、织物密度：经向≥160根/10cm,纬向≥120根/10cm；检测标准GB/T4668-1995。 5、阻燃等级：符合GB/T5454-1997、GB/T5455-2014经向/纬向氧指数≥26%，损毁长度≤200mm，续燃时间≤5S，阴燃时间≤15S，燃烧滴落物未引起脱脂棉燃烧或阴燃。 6、安全性能：甲醛、异味、PH值、可分解芳香胺致癌物质含量必须符合国家纺织品强制性标准GB18401-2010C类或更优标准（GB18401-2010B类或A类）,检测标准GB/T2912.1-2009、GB/T7573-2009、GB/T17592-2011、GB18401-2010； 7、紫外线阻挡率：UVA-UVB≥90% 。 8、卷管:镁铝合金材质，外径≥38mm，壁厚≥1.5mm | ㎡
2 | 遮阳卷帘 | 1、成份：100%聚酯纤维（禁止用PVC聚氯乙烯包覆）。 2、织物密度：经向≥180根/10cm,纬向≥330根/10cm；厚度≤0.60mm；单位面积质量≤300g/㎡。 3、阻燃标准：符合GB8624-2012 B1级，符合GB/T5454-1997、GB/T5455-2014经向/纬向氧指数≥32%，损毁长度≤150mm，续燃时间≤5S，阴燃时间≤15S，燃烧滴落物未引起脱脂棉燃烧或阴。 4、甲醛含量：符合GB18401-2010 B类标准。 5、PH值：符合GB18401-2010 B类标准。 6、可分解致癌芳香胺染料：符合GB18401-2010 B类标准。 7、异味：符合GB18401-2010 无异味标准。 8、卷管:镁铝合金材质，外径≥38mm，壁厚≥1.5mm。 | ㎡
3 | 永久性阻燃抑菌抗病毒遮光布帘 | 1、成分及密度：100%聚酯纤维，检测方法FZ/T01057.2-2007、FZ/T01057.3-2007、FZ/T01057.4-2007；经向密度≥1300纬向密度≥220（根/10cm）,检测方法GB/T4668-1995；线密度：经向14-17tex,纬向33-37tex，检测方法：GB/T29256.5-2012； 2、基本安全标准：符合GB18401-2010 A类标准（甲醛、可分解致癌芳香胺染料、PH值、异味、耐唾液色牢度、耐碱汗渍色牢度、耐酸汗渍色牢度、耐水色牢度、耐干摩擦色牢度）。 3、消防阻燃安全标准：符合《公共场所阻燃制品及组第二章件燃烧性能要求和标识》GB20286-2006 耐水洗50次或以上后，检测符合阻燃1级（氧指数≥32、损毁长度≤150mm、续燃时间≤5S、阴燃时间≤5S、燃烧滴落物未引起脱脂棉燃烧或阴燃、烟密度≤15、产烟毒性等级不低于ZA2 级）。 4、环保性能标准：邻苯二甲酸脂总量、致癌染料、可萃取重金属（锑、铅、镉、铬、钴、铜、镍、汞、砷）、含氯苯酚、邻苯基苯酚、总铅和总镉的含量，符合绿色产品评价GB/T35611-2017(直接接触类或以上）标准。 5、胀破强力（kPa)：≥1300，检测方法：GB/T7742.1-2005。 6、接缝强力（N）：经向≥400，纬向≥400。检测方法：GB/T13773.1-2008。 7、纱线抗滑移（mm）：经向≤3，纬向≤3。检测方法：GB/T13772.2-2018 8、洗涤后外观平整度（级）：≥4，检测方法：GB/T13769-2009。 9、单位面积质量（g/㎡）：≥290，检测方法：GB/T4669-2008；厚度（mm）：≥0.9，检测方法：GB/T3820-1997。 10、透气率（mm/s）：≥150，检测方法：GB/T5453-1997。 11、酚黄变：≥3级。检测方法：GB/T29778-2013。 | 米
4 | 抑菌遮阳遮光卷帘 | 1、成分：聚酯纤维100%（涂层除外），检测标准FZ/T01057-2007 2、单位面积质量：≥350克/平方米,检测标准GB/T4669-2008。 3、厚度：≥0.3mm，检测标准GB/T3820-1997。 4、织物密度：经向≥160根/10cm,纬向≥120根/10cm；检测标准GB/T4668-1995。 5、阻燃等级：符合GB/T5454-1997、GB/T5455-2014经向/纬向氧指数≥26%，损毁长度≤200mm，续燃时间≤5S，阴燃时间≤15S，燃烧滴落物未引起脱脂棉燃烧或阴燃。 6、安全性能：甲醛、异味、PH值、可分解芳香胺致癌物质含量必须符合国家纺织品强制性标准GB18401-2010C类或更优标准（GB18401-2010B类或A类）,检测标准GB/T2912.1-2009、GB/T7573-2009、GB/T17592-2011、GB18401-2010； 7、紫外线阻挡率：UVA-UVB≥90% 。 8、抗菌性能：金黄色葡萄球菌、大肠杆菌、白色念珠菌抑菌率≥90%。检测方法GB/T20944.3-2008（振荡法、耐洗色牢度实验机洗涤方法）。 8、卷管:镁铝合金材质，外径≥38mm，壁厚≥1.5mm,内置不少于8条加强筋。 9、底槽： 镁铝合金材质，壁厚：1.4mm±5%，方形型底槽18mm±5%*35mm±5%，表面静电粉末喷涂烤漆，底部带有防撞静音条，保证帘布平整挺括。 | 米
5 | 医用永久性阻燃抑菌隔帘 | 1、成分：100%聚酯纤维，检测标准FZ/T01057.2-2007、FZ/T01057.3-2007、FZ/T01057.4-2007。 2、基本安全标准：符合GB18401-2010 A类标准（甲醛、可分解致癌芳香胺染料、PH值、异味、耐唾液色牢度、耐碱汗渍色牢度、耐酸汗渍色牢度、耐水色牢度、耐干摩擦色牢度）。 3、消防阻燃安全标准：符合《公共场所阻燃制品及组第二章件燃烧性能要求和标识》GB20286-2006 耐水洗50次或以上后，检测符合阻燃1级（氧指数≥32、损毁长度≤150mm、续燃时间≤5S、阴燃时间≤5S、燃烧滴落物未引起脱脂棉燃烧或阴燃、烟密度≤15、产烟毒性等级不低于ZA2 级）。 4、环保性能标准：符合绿色产品GB/T35611-2017(婴幼儿用品类）标准（邻苯二甲酸脂总量、致敏染料、重金属(原子吸收分光光度法）、重金属（电感耦合等离子体原子发射光谱法）、六价铬含量、含氯苯酚、邻苯基苯酚、氯苯和氯化甲苯、总铅和总镉的含量)。 5、抗菌性能：（水洗≥12次）金黄色葡萄球菌、肺炎克雷伯氏菌、铜绿假单胞菌抑菌率≥70%。检测标准GB/T20944.2-2007（吸收法）。 6、防霉性能：防霉等级≤2级，标准GB/T24346-2009。 7、消臭性能（%）：浓度减少率，硫化氢≥1.5，甲硫醇≥5，氨气≥45，醋酸≥55。检测标准GB/T33610.2-2017。 8、污物去除率（%）：甲醛≥40，苯≥50，甲苯≥70，二甲苯≥80。检测标准QB/T2761-2006。 9、挥发性物质（mg/㎡）：未检出有以下挥发性物质//氯乙烯、1，3-丁二烯、乙烯基环己烯、苯乙烯、4-苯基环己烯，检测标准GB/T24281-2009。 10、透气率（mm/s）：≥730，检测方法：GB/T5453-1997。 | 米
6 | 吸音绒布帘 | 1、成分及密度：100%聚酯纤维，检测方法FZ/T01057.2-2007、FZ/T01057.3-2007、FZ/T01057.4-2007。经向密度≥660纬向密度≥530（根/10cm）,方法标准GB/T4668-1995。 2、基本安全标准：符合GB18401-2010 A类标准（甲醛、可分解致癌芳香胺染料、PH值、异味、耐唾液色牢度、耐碱汗渍色牢度、耐酸汗渍色牢度、耐水色牢度、耐干摩擦色牢度）。 3、消防阻燃安全标准：符合《公共场所阻燃制品及组第二章件燃烧性能要求和标识》GB20286-2006 耐水洗50次或以上后，检测符合阻燃1级（氧指数≥32、损毁长度≤150mm、续燃时间≤5S、阴燃时间≤5S、燃烧滴落物未引起脱脂棉燃烧或阴燃、烟密度≤15、产烟毒性等级不低于ZA2 级）。 4、环保性能标准：邻苯二甲酸脂总量、致敏染料、重金属(原子吸收分光光度法）、重金属（电感耦合等离子体原子发射光谱法）、六价铬含量、含氯苯酚、邻苯基苯酚、氯苯和氯化甲苯、总铅和总镉的含量，符合绿色产品评价GB/T35611-2017(直接接触类或以上）标准。 5、消臭性能（%）：浓度减少率，硫化氢≥1.5，甲硫醇≥8，氨气≥45，醋酸≥55。检测方法GB/T33610.2-2017。
7 | 轨道 | 1、壁厚：≥1.0mm 2、韦氏硬度：≥10HW。 3、力学性能：规定非比例延伸强度R(N/mm2)p0.2≥190；抗拉强度R (N/mm2)≥200；断后伸长率A50mm (%)≥8。 4、化学成分（%）：Si/0.20～0.6，Fe/≤0.35，Cu/≤0.1，Mn/≤0.10，Mg/0.45～0.9，Cr/≤0.10，Zn/≤0.10，Ti/≤0.10。 5、漆膜厚度：≥50μm。 | 米
8 | 隔帘滑珠 | 每米轨道配不少于8个滑轮，吊环采用不锈钢材质，经久耐用。 | 个
9 | 输液吊杆 | 1、产品执行标准：GB/T11170-2008 304不锈钢 2、尺寸规格：600mm-2000mm，双杆无极伸缩，外φ16mm/φ13mm,内φ13mm/φ9.5mm 3、力学性能：抗拉强度525Rm(MPa) 4、规定非比例延伸强度：240Rp0.2(MPa) 5、断后伸长率A50mm（%）：41 | 条